## Table 1
X Werkstoffübersicht der gebräuchlichsten Aluminiumsorten
Bezeichnung nach EN-Norm | Chemische Symbole nach EN |  | Handelsbez.. nach DIN |  | Wst.Nr. | Dichte kg/dm3 |  | Schmelzp. oC |  | Festigk. kurzbez. | Zustand | Kurzbez. nach EN |  | Kurzbez. nach DIN |  | Zugfest. Rm Mpa 1) |  | Härte HBS 2) |  | 0,2 Dehngr. Rp0,2 Mpa |  | Elektr. Leitf. MS / m
EN AW-1050A | EN AW-Al99,5 |  | Al99,5 |  | 3.0255 | 270 |  | 646-657 |  | W | weich | 0/H111 |  | W7 |  | 65-95 |  | 20 |  | mind. 20
[10 empty] | HHT | kaltgew. | H14 |  | F11 |  | 105-145 |  | 34 |  | mind. 85
[10 empty] | HHT | rückgegl. | H24 |  | G11 |  | 105-145 |  | 33 |  | mind. 75
EN AW-1350A | EN AW-EAl99,5 |  | EAl99,5 |  | 3.0257 | 270 |  | 646-657 |  | nicht genormt 35,4
EN AW-2007 | EN AW-AlCu4PbMgMn |  | AlCuMgPb |  | 3.1645 | 285 |  | 507-650 |  | TT | warm ausgeh. | T3, T351 (gezogen) |  | F37 |  | mind. 370 |  | 105 |  | mind. 240
[12 empty] | T4, T4510, T4511 (gepresst) |  | F37 |  | mind. 370 |  | 105 |  | mind. 250
EN AW-2011 | EN AW-AlCu6BiPb |  | AlCuBiPb |  | 3.1655 | 282 |  | 535-640 |  | TT | warm ausgeh. | T8 (gezogen) |  | F37 |  | mind. 370 |  | 105 |  | mind. 270
EN AW-2017A | EN AW-AlCu4MgSi(A) |  | AlCuMg1 |  | 3.1325 | 280 |  | 512-650 |  | T | kalt ausgeh. | T4, T451 |  | F40 |  | mind. 390 |  | 110 |  | mind. 245
EN AW-2024 | EN AW-AlCu4Mg1 |  | AlCuMg2 |  | 3.1355 | 277 |  | 505-640 |  | T | kalt ausgeh. | T3, T351 |  | F44 |  | mind. 435 |  | 123 |  | mind. 290
EN AW-3005 | EN AW-AlMn1Mg0,5 |  | AlMn1Mg0,5 |  | 3.0525 | 272 |  | 630-654 |  | nach Verfügbarkeit
EN AW-5005 | EN AW-AlMg1(B) |  | AlMg1 |  | 3.3315 | 269 |  | 630-650 |  | HHT | halbhart | H14 |  | F15 |  | 145-185 |  | 48 |  | mind.120
EN AW-5083 | EN AW-AlMg4,5Mn0,7 |  | AlMg4,5Mn |  | 3.3547 | 266 |  | 574-638 |  | HT | hart | 0/H111 |  | W28 |  | 270-345 |  | 75 |  | mind. 115
EN AW-5754 | EN AW-AlMg3 |  | AlMg3 |  | 3.3535 | 266 |  | 610-640 |  | W | weich | 0/H111 |  | W19 |  | 190-240 |  | 52 |  | mind. 80
[10 empty] | HHT | halbhart | H112 |  | F20 |  | mind. 210 |  | 62 |  | mind. 140
[10 empty] | HHT | rückgeglüht | H22 |  | G22 |  | 220-270 |  | 63 |  | mind.130
[10 empty] | HHT | rückgeglüht | H24 |  | G24 |  | 240-280 |  | 70 |  | mind.160
EN AW-6012 | EN AW-AlMgSiPb |  | AlMgSiPb |  | 3.0615 | 275 |  | 585-650 |  | TT | warm ausgeh. | T6 (gezogen) |  | F28 |  | mind. 310 |  |  |  | mind. 260
EN AW-6060 | EN AW-AlMgSi |  | AlMgSi0,5 |  | 3.3206 | 270 |  | 585-650 |  |  | weich | T4 |  | F13 |  | mind. 130 |  |  |  | mind. 65
[10 empty] | TT | warm ausgeh. | T66 |  | F22 |  | mind. 215 |  | 60 |  | mind. 160
EN AW-6082 | EN AW-AlSiMgMn |  | AlMgSi1 |  | 3.2315 | 270 |  | 585-650 |  | TT | warm ausgeh. | T61/T651 |  | F32 |  | mind. 310 |  | 94 |  | mind. 260
EN AW-6101B | EN AW-EAlMgSi(B) |  | E-AlMgSi0,5 |  | 3.3207 | 269 |  | 585-650 |  |  |  | T6 |  |  |  | mind. 215 |  |  |  | mind. 160 |  | ≥ 30
EN AW-7020 | EN AW-AlZn4,5Mg1 |  | AlZn4,5Mg1 |  | 3.4335 | 277 |  | 600-650 |  | TT | warm ausgeh. | T6, T651 |  | F35 |  | mind. 350 |  | 104 |  | mind. 280
EN AW-7022 | EN AW-AlZn5Mg3Cu |  | AlZnMgCu0,5 |  | 3.4345 | 278 |  | 485-640 |  | TT | warm ausgeh. | T6, T651 |  | F45 |  | mind. 450 |  | 133 |  | mind. 370
EN AW-7075 | EN AW-AlZn5,5MgCu |  | AlZnMgCu1,5 |  | 3.4365 | 280 |  | 480-640 |  | TT | warm ausgeh. | T651 |  | F53 |  | mind. 540 |  | 160 |  | mind. 460
Alle Angaben sind Richtwerte und nicht bindend. Bei genauen Anforderungen der tech. Möglichkeit. 1) Abhängig von der Materialstärke und Zustand 2) nur zu Information
Eigenschaften der gängigsten Aluminumsorten
EN-Norm | Handels- bezeichnung nach DIN | Festigkeit |  | Verformbarkeit im weichen Zustand |  |  | Zerspan- barkeit |  | Schweiß- barkeit |  | Korrosions- verhalten | Dekorative anodische Oxidier- barkeit | mögliche Lieferformen
[13 empty] | Bleche Platten |  | Bänder |  | Stangen |  | Rohre |  | Profile | Drähte
EN AW-1050A | Al99,5 | gering |  | vorzüglich |  |  | schlecht |  | vorzüglich |  | sehr gut | gut | x |  | x |  | x |  | x |  |  | x
EN AW-1350 | E-Al | gering |  | vorzüglich |  |  | schlecht |  | vorzüglich |  | sehr gut | gut |  |  |  |  | x
EN AW-6101B | E-AlMgSi0,5 | gut |  | gut |  |  | mäßig |  | gut |  | gut | gut |  |  |  |  | x |  | x |  |  | x
EN AW-5005 | AlMg1 | mäßig |  | sehr gut |  |  | mäßig |  | sehr gut |  | sehr gut | vorzüglich | x |  | x
EN AW-5754 | AlMg3 | mäßig |  | gut |  |  | mäßig |  | sehr gut |  | sehr gut | gut | x |  | x |  | x |  | x |  | x | x
EN AW-5056A | AlMg5 | sehr gut |  | mäßig |  |  | sehr gut |  | sehr gut |  | sehr gut | gut | x |  |  |  | x |  |  |  |  | x
EN AW-5083 | AlMg4,5Mn | sehr gut |  | mäßig |  |  | sehr gut |  | sehr gut |  | sehr gut | mäßig | x |  | x |  | x |  | x |  | x | x
EN AW-6060 | AlMgSi0,5 | gut |  | gut |  |  | mäßig |  | gut |  | sehr gut | sehr gut |  |  |  |  | x |  | x |  | x | x
EN AW-6082 | AlMgSi1 | sehr gut |  | gut |  |  | sehr gut |  | mäßig |  | sehr gut | mäßig | x |  | x |  | x |  | x |  | x
EN AW-2017A | AlCuMg1 | sehr gut |  | mäßig |  |  | gut |  | schlecht |  | mäßig | schlecht | x |  |  |  | x
EN AW-7022 | AlZnMgCu0,5 | vorzüglich |  | gering |  |  | sehr gut |  | mäßig |  | mäßig | mäßig | x |  |  |  | x
EN AW-7075 | AlZnMgCu1,5 | hervorragend |  | schwierig |  |  | sehr gut |  | mäßig |  | mäßig | schlecht | x |  |  |  | x
EN AW-7020 | AlZn4,5Mg1 | sehr gut |  | schwierig |  |  | sehr gut |  | gut |  | mäßig | mäßig | x |  |  |  | x
EN AW-2007 | AlCuMgPb | gut |  | mäßig |  |  | hervorragend |  | mäßig |  | mäßig | schlecht |  |  |  |  | x |  | x
EN AW-2011 | AlCuBiPb | gut |  | mäßig |  |  | hervorragend |  | mäßig |  | mäßig | schlecht |  |  |  |  | x |  | x
EN AW-6012 | AlMgSiPb | gut |  | gut |  |  | vorzüglich |  | gut |  | sehr gut | gut |  |  |  |  | x |  | x
Die einzelnen Beurteilungen sollen Ihnen einen Überblick und eine Hilfestellung bei der Werkstoffauswahl geben.
Die Angaben sind ohne Gewähr. Für Detailfragen stehen Ihnen unsere Mitarbeiter gerne zur Verfügung.